## Sheet1
[12 empty] | QB=200mL/min |  |  |  |  | QB=300mL/min |  |  |  |  | 筛选系数S.C.
品牌 | 产品 | 分类 | 膜材 | 干湿性 | 壳体材料 | 膜面积（m²） | 血室容积 | 壁厚（μm） | 内径（μm） | 超滤系数（超滤率*60/跨膜压） | 超滤系数测试条件 | 尿素 | 肌酐 | 磷酸盐 | 维生素B12 | β2-MG | 尿素 | 肌酐 | 磷酸盐 | 维生素B12 | 清除率测试条件 | β2微球蛋白 | 白蛋白 | 菊粉 | 肌红蛋白 | 灭菌方式 | CE认证
威高 | 空心纤维透析器1 | 中低通 | 聚砜 | 干膜 | 聚碳酸酯 | 1.6 | 81 | 40 | 200 | 24 | TMP=100mmHg | 195 | 183 | 176 | 120 | 数据未知 | 257 | 234 | 217 | 135 | QD=500mL/min，QF=0mL/min | 无 | 无 | 无 | 无 | 电子束灭菌 | 有
威高 | 空心纤维透析器2 | 高通 | 聚砜 | 干膜 | 聚碳酸酯 | 1.6 | 81 | 40 | 200 | 52 | QB=200mL/min，TMP=100mmHg | 196 | 189 | 183 | 133 | 55 | 270 | 243 | 235 | 150 | QD=500mL/min，QF=0mL/min | 0.8 | ≤0.01 | 0.95 | 数据未知 | 电子束灭菌 | 有
威高 | 空心纤维透析器3 | 高通 | 聚砜 | 干膜 | 聚碳酸酯 | 1.9 | 95 | 40 | 200 | 53 | QB=200mL/min，TMP=100mmHg | 198 | 194 | 189 | 142 | 70 | 277 | 256 | 253 | 164 | QD=500mL/min，QF=0mL/min | 0.8 | ≤0.01 | 0.95 | 0.35 | γ射线灭菌 | 有